## Feuille1
compléter avec les données déjà recueillies précédemment

Diamètre filament	1,75	mm
Rayon filament	0,875	mm
Surface filament	2,4052818754125	mm²
Longueur test	100	mm
Volume test	240,52818754125	mm³

Vitesse d’avance	100	mm/minute	1,66666666666667	mm/seconde
Commande de test	G1 E100 F	100					Existant	Idéal
Relevé à faire 3 fois à la température cible et avec une valeur de pas-par-mm pour E ok					dimension	96	100
Si ok, augmenter vitesse d’avance pour déterminer plafond d’extrusion					E-step-mm	280	291,666666666667

					1,04166666666667
F50	2,00440156284375		extrusion du volume test en 2minutes
F75
F100	4,0088031256875	mm³/s	extrusion du volume test en 1minute
F150
F200	8,017606251375		extrusion du volume test en 30secondes
F250
F300	12,0264093770625		extrusion du volume test en 20secondes
F350
F400	16,03521250275		extrusion du volume test en 15secondes
F500
F600	24,052818754125		extrusion du volume test en 10secondes

Buse	0,4	0,5	0,6	0,8	0,8
Débit	4,8	8		8	12
couche	0,2	0,25	0,3	0,25	0,5
trace	0,4	0,5	0,6	0,8	0,8
surface déposée	0,08	0,125	0,18	0,2	0,4
avance mm/s max	60	64	0	40	30
avance mm/min max	3600	3840	0	2400	1800

	PLA devil	PLA devil	PLA devil	PLA devil
	e3D 05	e3D 05	e3D 05	e3D 05
	F100	F100	F100	F200
	200°C	215°C	200°C	200°C
	E290	E290	E280	E280
	104mm	104mm	100mm	100mm
	104mm	104mm

				8mm3 ok

	PLA devil	PLA devil	PLA devil	PLA devil		PET Real
	E3D 08	E3D 08	E3D 08	E3D 08		E3D 08
	F200	F300	F350	F350		F200				F200	F300	F350	F400	F300
	200°C	200°C	200°C	215°C		220°C	225°C	230°C	235°C	240°C	240°C			245°C
	E280	E280	E280	E280		E280				E280
	100mm	100mm	99mm	99mm		97mm	97mm	97mm	97mm	97,5mm	96mm	96mm	91mm	96mm
	100mm	100mm

			manque 1mm	manque 1mm		Manque 3	Manque 3	Manque 3	Manque 3	Manque 2,5	Manque 4	Manque 4	Manque 9	Manque 4
Débit	8mm3 ok	12mm3 ok		malgré +15°C		8mm3 avec extrusion multiplier à 1.03					12mm3 avec extrusion multiplier à 1.03
Diam. sortie libre	0,98mm	1,30mm					0,75	0,88	1,03	1,27	0,86