## étude E constant
Machine | Buse |  | Bloc | Barrel | Radiateur | Entrainement | Moteur | Roulement | Pignon | Diamètre | E théorique |  | Relevé | E ajusté | =diam. Effectif si E=100 | Test 100mm
| diam. | angle |  |  |  |  | 1/16 | [5 empty] | à froid |  |  | 200°C |  | 220°C (PLA) |  | 230°C | 240°C | 240°C | 240°C | 240°C | 240°C | 240°C | 240°C
[13 empty] | E100= | E pour 100mm |  | E100 F100 | E pour 100mm | F100 | E pour 100mm | F100 | F100 | F200 | F300 | F350 | F400 | F500 | F600 | F max | Diam. Buse
A3-333 | 0.4 | 12 | V4 | V4 | V4 | compact PET (proto) 1 ressort | 200pas/rev 3200 en 1/16 100mm=3 tours moteur | 603zz | 26 dents reprapworld | 11 | 92.6 | PLA | 97,5mm 97,5mm 97,5mm | 95 | 10.72 |  |  |  |  | 98 | 98 98 97 | 96 96 | 96 |  | 85
[6 empty] | compact plus 2 rondelles | [9 empty] | 94 94 94 |  | 96 97 97 |  | 98 97,5 97,5 | 98 98 98 (99 avec E97) (100 avec E98) | 96 96 96 | 92 92 92 |  | 83 84 84 |  |  | 200 | 0.4
| 0.4 |  |  |  |  | ajustable pignon 11mm PET (proto) 1 ressort pression max | [14 empty] | 97 96 97 | 95 95 96 96 (carré test) | 95 94 95 (92 si moins de pression) | 90 90 saute 1 pas complet | 84 saute 5-6 pas complet |  |  | 200 | 0.4
| 0.5 | [19 empty] | 97,5 98 97,5 | 96 96 96 | 94 94 94 |  | 83 saute 5-6 pas complet |  |  | 200 | 0.5
| 1.2 | [19 empty] | 98 99 99 | 98,5 98,5 98,5 | 98 98 98 |  | 97 97 97 | 95 94 94 | 91 92 91 saute 1 pas complet | 400 | 1.2
Hde-Proto | 0.5 | 12 | V4 | V4 | V4 | ajustable pignon 11mm PET (proto) 1 ressort |  | 603zz | 26 dents reprapworld | 11 | 92.6 | PVA |  | 95 |  | 97 au mieux | 100 avec E98 | [11 empty] | 0.5
A3-333 | 0.4 | 12 | V4 | V4 | V4 | ajustable double pignon PET (proto) 1 ressort pression max |  | double pignon (printrbot) | double pignon (printrbot) | 8.5 | 119.83 | PLA | 99-101mm reverse 103 | 120 | 8.4882554 | [5 empty] | 96 97 96 | 89 88 89 | [5 empty] | 100 | 0.4
| 0.5 | [19 empty] | 99 99 98 | 94 94 94 | 86 86 86 |  | 72 |  |  | 100 | 0.5
| 1.2 | [19 empty] | 100,5 101 101 | 100 100 99,5 | 98 97 97 |  | 91 91 91 | 86 85 85 |  | 300 | 1.2
A3-555 | 1.2 | 12 | V4 | V5 sans PTFE | V4 | bulldog |  | 606 UU ? | 26 dents reprapworld | 11 | 92.6 |  |  | 95 | [6 empty] | E100 | [6 empty] | 600
[6 empty] | alu "jo" |  | 606 UU ? |  |  | 92.6 |  |  | 95 |  |  |  |  | E97 | [8 empty] | 400
[6 empty] | printrbot gearhead distance fixe |  | double pignon (printrbot) | double pignon (printrbot) | 8.5 | 119.83 |  |  | 120 |  |  |  |  | E120 | [8 empty] | 300
[6 empty] | compact ABS 1 ressort |  | 603zz | MK8 (makerbot) |  | 139.5 |  |  | 142 |  |  |  |  | E145 | [8 empty] | 300
[6 empty] | compact ABS 1 ressort |  | 603zz | moleté (ultimaker) | 8 | 127.32 |  |  | 133-135 |  |  |  |  | E150 (155 avec tube) PLA | [8 empty] | 400
HD prod | 0.4 | 12 | V4 | V4 | V4 | bulldog |  | 606 UU ? | hyena grand modèle | [9 empty] | E122
Folda Mondrian | 0,3 0,4 0,5 | 120 | v1 à v4 | v1 à v4 | v1 à v4 | ouvert PLA deux ressorts |  | 603zz | maritim-model denture droite ronde 8mm |  | 127.32 |  |  | 140 |  | valeur appliquée de manière globale car déterminée uniquement à vide à l'époque usage courant limité au PLA (compensation ABS par extrusion multiplicator) |  | PLA 195°C
Folda Mondrian | 0,3 0,4 0,5 | 120 | v1 à v4 | v1 à v4 | v1 à v4 | ouvert PLA deux ressorts |  | 603zz | moleté (ultimaker) |  | 127.32 |  |  | 140
Folda Mondrian | 0,3 0,4 0,5 | 120 | v1 à v4 | v1 à v4 | v1 à v4 | compact PLA un ressort |  | 603zz | moleté (ultimaker) |  | 127.32 |  |  | 140
Folda proto | 0.4 | 60° | e3D | e3D lite 6 |  | ouvert PLA deux ressorts |  | 603zz | maritim-model denture droite ronde 8mm |  | 127.32 |  |  | 144 |  | E145
Folda proto | 0.5 | 60° | e3D | e3D lite 6 |  | ouvert PLA deux ressorts |  | 603zz | maritim-model denture droite ronde 8mm |  | 127.32 |  |  | 144 |  | E145
Folda proto | 0.5 | 60° | e3D | e3D lite 6 |  | ouvert PLA deux ressorts |  | 603zz | e3D hobb-gobelin |  |  |  |  | 138.75 |  | E145 | F200
277.5

## a ranger dans étude E constant
Entrainement |  |  | Extrusion |  |  |  | Matière | Température | pas-par-mm pour E
Corps | Pignons | Tube | Radiateur | Barrel | Diam | angle |  |  | à froid sans tête/tube |  | direct tête sans tube |  | direct tête avec tube
[9 empty] | théorique | relevée | G1 E100 F100 | F max ? | G1 E100 F100
compact un ressort | type ultimaker | 60cm | OEV4 | V4 | 0.5 | 60° | PLA | 220 | 127.32 | 133-135 | 136 |  | 136
compact un ressort | type ultimaker | 60cm | OEV4 | V4 | 0.5 | 60° | PET | 220 | 127.32 | 133-135 | 136 |  | 138
compact un ressort | type ultimaker |  | OEV4 | V4 |  | 12° | PLA | 220 | 127.32 | 133-135 | 145
compact un ressort | type ultimaker | 60cm | OEV4 | V4 | 0.4 | 12° | PLA | 220 | 127.32 | 133-135 |  |  | 150
compact un ressort | type ultimaker | 60cm | OEV4 | V4 | 0.4 | 12° | PET | 220 | 127.32 | 133-135 |  |  | 155
compact un ressort | type ultimaker | 160cm | OEV4 | V4 | 0.4 | 12° | PLA | 220 | 127.32 | 133-135 |  |  | 155
compact un ressort | type ultimaker | 160cm | OEV4 | V4 | 0.4 | 12° | PET | 220 | 127.32 | 133-135 |  |  | 165
compact un ressort | type ultimaker | 60cm | OEV4 | V4 | 0.5 | 12° | PLA | 220 | 127.32 | 133-135 | 144
compact un ressort | type ultimaker | 160cm | OEV4 | V4 | 0.5 | 12° | PLA | 220 | 127.32 | 133-135 |  |  | 145
compact un ressort | type ultimaker | 160cm | OEV4 | V4 | 0.5 | 12° | PET | 220 |  |  |  |  | 150
compact un ressort | MK8 | 60cm | OEV4 | V4 | 0.5 | 12° | PLA | 210 | 140 |  | 150
compact un ressort | MK8 | 60cm | OEV4 | V4 | 0.5 | 12° | PET | 230 | 140 |  | 150 | F187 240°C=99
compact un ressort | MK8 | 60cm | OEV4 | V4 | 0.5 | 12° | SemiFlex |  | 140 |  | 160

## Calcul
e_steps_per_mm = (motor_steps_per_rev * driver_microstep) * (big_gear_teeth / small_gear_teeth) / (hob_effective_diameter * pi)
http://reprap.org/wiki/Triffid_Hunter's_Calibration_Guide#E_steps
[13 empty] | PLA | vers | PET
Valeur mathématique à vide
E-step-per-mm | motor | microstepping | big gear | small gear | hob diam. | pi | [6 empty] | 136 | 101.5% | 138 |  | 05+50
254.6477 | 200 | 32 | 1 | 1 | 8 | 3.1415957 | [6 empty] | 150 | 103.3% | 155 |  | 04+50
120 | 200 | 16 | 1 | 1 | 8.4882554 | 3.1415957 | [5 empty] | 103.3% | 155 | 106.5% | 165 | 106.5% | 04+155
100.0001 | 200 | 16 | 1 | 1 | 10.1859 | 3.1415957 | [8 empty] | 110%
[5 empty] | 7.67 | [6 empty] | 50cm = +1,5% (PLA) |  |  |  | 50cm = +3% (PET)
| 3200 | pas/rev (avec microstepping) |  |  |  |  | 34.5575527 | 8.639388175
[5 empty] | 8.5725 |  | 2.893723
Mondrian 03 / 04 / 05 / pignon maritime-models | 140 | 280 | [10 empty] | 159.65
Pignon moletté façon ultimaker (7,97-8,03 mm de diamètre)
| à vide | à chaud | [6 empty] | mm | Pas/mm |  |  | influence tube : 3-4%
H0-verte proto conique | 133 | [6 empty] | Cible | 100 | 102 | Ancien |  | influence matière : 2-4%
H0-navy OEV4 / PLA | 135 | 145 | [5 empty] | Mesure | 98.5 | 103.5533 | Nouvelle valeur |  | influence température : 0-3%
H0-navy OEV4 / nGen | 135 | 140
[10 empty] | 154.64 | 157.9 |  | Solutions
FR | 269 | [8 empty] | 312.54 |  |  | modifier valeur E selon matière
Alto2 OEV4 | 270 | 290 | [7 empty] | 156.27 |  |  | dans le firmware : non
dans le filament setting : non car varie aussi selon machine
H1 OEV4 | 270 | 290 | [7 empty] | 155 |  |  | dans le print setting : oui
H2 Proto OEV5 04mm |  | 290
[8 empty] | 136 | 100
H2 OEV4.5 05mm |  | 130 | [5 empty] | 142 | 104.4118
H2 OEV4.5 05mm |  | 136 | 01 aout 2016
[8 empty] | 136 | 95.77465 | 4.225352
H2 OEV5 04mm |  | 150 | [5 empty] | 142 | 100
Alto3 OEV5 04 et 05mm |  | 150
Pignon hyena gros modele + bulldog
HD-003 | PLA
122
pignon MK8 | 140

## Buse 03 12°
Calibration e-step-mm (100mm@200°C 100mm/min)
PLA 150
PET 155 (+3,3%)
Date | 2017-03-30
Spécimen | HD-010
Buse | 0.3
Entrainement | ABS
Matière | PLA
Température | 200°C (208)
E= | 150
Relevé sans tube 1 | 100
Relevé sans tube 2 | 100
Relevé sans tube 3
moy. | 100
Relevé avec tube 1
Relevé avec tube 2
Relevé avec tube 3
moy. | #DIV/0!
Free air extrusion

## Buse 04+60cm
Calibration e-step-mm (100mm@200°C 100mm/min)
PLA 150
PET 155 (+3,3%)
Date |  | 2017-04-07 |  |  |  | 2017-04-06 | [8 empty] | 2017-04-05 |  |  |  | 2017-02-11 | 2017-02-09 |  |  | 2017-02-09 | 2017-02-09 | 2017-02-02 |  | 2017-01-29 |  |  | 2017-01-27 | 2017-01-19 | 2017-01-16 | 2017-01-14 |  | 2017-01-11
Spécimen |  | HD-533 |  |  | HD-549 | HD-541 | [12 empty] | HD-??? | HD-003 |  |  | HD-009 | HDe-517 | HDe-536 |  | HDe-proto |  |  | HDe-536 | HDe-530 | HD-004 | HD-003 |  | HD-003 | HD-004 | HD-006 | HD-009
Buse |  | 0.4 |  |  | 0.4 | 0.4 | [12 empty] | 0.4 | 0.4 |  |  | 0.4 | 0.4 | 0.4 |  | 0.4 |  |  | 0.4 | 0.4 | 0.4 | 0.4 |  | 0.4 | 0.4 | 0.4 | 0.4
Entrainement |  | ABS |  |  | ABS | ABS | [12 empty] | ABS | nouveauABS |  |  | nouveauABS | nouveauABS | nouveauABS |  | nouveauABS |  |  | nouveauABS | nouveauABS | nouveauABS | nouveauABS |  | nouveauABS | nouveauABS | nouveauABS
Matière |  | PLA |  |  | PLA | PET Ruby SemiTrans | [8 empty] | PLA faberdashery |  |  |  | PLA inco | PLA inco | PLA inco | PLA black | PLA inco | PLA Bgreen | PLA Silver |  | C210 |  |  | PLA inco | PLA inco | PLA inco | PET noir |  | PLA inco | PLA inco | PLA inco | PLA inco
Température | 215 (215) | 220 (220) | 225 (220) | 220 (215) | 215 (210) | 245 (240) | 240 (235) | 235 (230) | 230 (225) | 245 (240) | 240 (235) | 235 (230) | 220 (215) | 205 (200) | 210 (205) | 215 (210) | 200 (200) | 200 (200) | 200°C | 200°C |  |  | 200°C | 200°C | 200°C | 230°C | 220°C |  |  | 200°C | 200°C | 200°C | 200°C |  | 200°C | 200°C | 200°C | 200°C
E= | 150 | 150 |  |  | 150 | 155 | 155 | 155 | 155 | 150 | 150 | 150 | 150 | 150 | 150 | 150 | 150 | 150 | 150 | 150 | 156 | 150 | 150 | 150 | 150 | 145 | 145 | 140 | 150 | 150 | 150 | 150 | 155 | 150 | 150 | 150 | 150 | 150
| F100 | F100
Relevé sans tube 1 | 102 | 103 |  | 97 | 102 | 100 | 100 | 98 | 96 | 96 | 100 | 96 | 100 | 100 | 102 | 102 | 90 | 22 | 102 |  |  |  | 102 |  |  | 103 | 100 | 98 | 105 |  |  | 99.5
Relevé sans tube 2 | 101 |  |  | 97 | 102 | [5 empty] | 96 |  |  | 99 |  |  |  |  | 103 |  |  |  | 101 |  |  | 103 | 95 |  | 108 |  |  | 99
Relevé sans tube 3 | 101 |  |  | 97 | 97 | [8 empty] | 99 |  |  |  | 30 | 103 |  |  |  | 101 |  |  | 100 | 85 |  |  |  |  | 99
moy. | 101.3333 | 103 |  | 97 | 100.3333 | 100 | 100 | 98 | 96 | 96 | 98 | 96 | 100 | 99.33333 | 102 | 102 | 90 |  | 102.6667 |  |  |  | 101.3333 |  |  | 102 | 93.33333 | 98 | 106.5 |  |  | 99.16667
[18 empty] | tube dégradé | [7 empty] | 142 |  | 143
Relevé avec tube 1 | [18 empty] | 102 | 101 | 105 | 96 | 101 | 100.5 | 102 |  |  |  |  | 100 | 103 | 100 | 100 | 96 | 99 | 81 | 101 | 99
Relevé avec tube 2 | [18 empty] | 101.5 | 101 | 105 | 96 | 100 | 100.5 | 105 |  |  |  |  | 100 | 102 | 100.5 | 99 | 97 | 99 | 80 | 101 | 100
Relevé avec tube 3 | [18 empty] | 101.5 | 101 |  | 96 | 99 | 100 | 103.5 |  |  |  |  | 100 |  | 100.5 | 100 | 97 | 99 | 77 | 101 | 100
moy. | [18 empty] | 101.6667 | 101 | 105 | 96 | 100 | 100.3333 | 103.5 |  |  |  |  | 100 | 102.5 | 100.3333 | 99.66667 | 96.66667 | 99 | 79.33333 | 101 | 99.66667
(sonde limite hors bloc)
Free air extrusion

## Buse 05 12°+60cm
PLA 145
PET 150
SemiFlex 155
PVA 150
Date | 2017-05-03 | [11 empty] | 2017-04-24 |  | 2017-04-23 | [16 empty] | 2017-04-07 | 2017-04-02 | [12 empty] | 2017-03-28 | [13 empty] | 2017-03-27 |  |  | 2017-03-27
Spécimen | Hde-Proto | [13 empty] | HD-529 | HD-003 | [9 empty] | HD-004 |  | Hde-proto |  | HDe-545 |  | HD-529 | Banc test | [12 empty] | HD-004 |  |  | HD-006 |  |  |  | HD-543 |  |  | Hde-Proto |  | HD-003 |  | HD-529 |  |  | HD-547
Buse | 0.5 | [13 empty] | 0.5 | 0.5 | [9 empty] | 0.5 |  | 0.5 |  | 0.5 |  | 0.5 | 0,5 12° | [12 empty] | 0.5 |  |  | 0.5 |  |  |  | 0.5 |  |  | 0.5 |  | 0.5 |  | 0.5 |  |  | 0.5
Entrainement | PET ajustable pignon 11mm 26 dents | [13 empty] | ABS compact 8mm moleté | ABS | [9 empty] | ABS |  | ABS |  | ABS |  | ABS | openedge + pignon MK8 | [11 empty] | openedge pignon ultimaker | ABS |  |  | ABS |  |  |  | ABS |  |  | ABS |  | ABS |  | ABS |  |  | nouveauABS
Matière | [7 empty] | PVA |  |  |  |  | PVA | PLA | PET | PLA | [9 empty] | PLA |  | PLA |  | PLA |  | PLA | SemiFlex |  | PET | [8 empty] | PLA |  | PLA silver |  |  | PLA silver |  |  |  | PLA silver |  |  | PLA silver |  | PLA silver |  | PLA |  |  | PLA Black
Température | 210 | 215 | 220 | 220 | 215 | 212 | 210 | 205 | 200 | 215 | 200 | 205 |  | 220 | 240 | 215 (235) | 215 (235) | 210 (230) | 210 (230) | 200 (220) | 193 (243) | 190 (237) | 200 (250) | 195 (250) | 190 (237) | 180 (225) | 220 (220) | 215 (215) |  | 215 (233) | 220 (230) | 215 (222) | 220 (230) |  | 230 (240) | 230 (240) | 235 (245) | 235 (245) | 235 (245) | 230 (240) | 220 (230) | 215 (225) | 210 (220) | 200 |  | 200 |  |  | 200 |  |  |  | 200 |  |  | 200 |  | 200 |  | 200°C (220) |  |  | 200°C (220)
E= | 98 |  |  | 95 | [5 empty] | 95 | 150 |  |  | 145 | 150 | 155 | 150 | 150 | 145 | 145 | 145 | 145 |  |  |  | 140 |  | 150 | 155 | 145 | 145 | 145 | 160 | 150 | 150 | 150 | 152 | 152 | 150 | 150 | 150 | 153 | 152 | 150 | 144 | 136 | 140 | 144 | 144 | 143 | 142 | 145 | 145 | 142 | 150 | 148 | 145 | 145 | 142 | 142 | 145 | 150 | 153 | 150 | 145 | 136
Vitesse | F100 | [8 empty] | F200 | F200 |  | F100 | F100 | F200 |  |  |  |  | F200 | [5 empty] | F200 |  | F200 |  | F200 | F200 | F200 | F50 | F50 | F100 | F187 | F100 | F200 | F200 | F200 | F100
Relevé sans tube 1 | 98 | 99 | 100 | 97 | 97 | 97 | 95 | 95 | 80 | 93 | 96 | 100 | 106 | 103 | 101 | 100 | 95 | 95 | 92 | 88 | [6 empty] | 100 | 99 | 100 | 93 | 100 | 99 | 100 | 94 | 100.5 | 99 | 104 | 100 | 98.5 | 98 | 100 | 101.5 | 98.5 | 99.75 | 100 | [15 empty] | 102 | 103
Relevé sans tube 2 | [6 empty] | 95 | 95 | 80 |  |  | 98 |  | 100.5 | 101 | [22 empty] | 100 | 98.5 | 98 | 100 |  |  | 100 | [17 empty] | 105
Relevé sans tube 3 | [11 empty] | 100 |  | 100 | [26 empty] | 100 |  |  | 99.5
moy. |  | 99 | 100 | [8 empty] | 99.33333 |  | 101.1667 | 101 | 100 | [10 empty] | 100 |  | 100 |  | 100 |  | 100 | 94 | 100.5 | 99 | 104 | 100 | 98.5 | 98 | 100 | 101.5 | 98.5 | 99.75 | 100 | [15 empty] | 102 | 104
Relevé avec tube 1 | [20 empty] | 99.5 | 96 | 99 | 98 | 96 | 90 | [19 empty] | 100.5 | 103 | 106 |  | 99.5 | 99 | 102 |  | 98 | 105 | 101 |  | 100 | 97 |  |  |  | 90 | 98 | 98 | 93
Relevé avec tube 2 | [47 empty] | 106 | [8 empty] | 98 |  | 99 |  |  |  | 90 | 98 | 95 | 93
Relevé avec tube 3 | [63 empty] | 98 | 95 | 93
moy. | [20 empty] | 99.5 | [24 empty] | 100.5 | 103 | 106 |  | 99.5 | 99 | 102 |  | 98 | 105 | 101 | 98 | 100 | 98 |  |  |  | 90 | 98 | 96 | 93
Free air extrusion

## Buse 05 60°+60cm
Calibration e-step-mm (100mm@200°C 100mm/min)
PLA 136
PET 138 (+1,5%)
Date | 2017-03-28 | [12 empty] | 2017-02-14 | [7 empty] | 2017-02-09 | 2017-02-09 |  |  | 2017-01-16 | 2017-01-11 | 2017-01-11 | 2017-01-11 | 2017-01-02 | [9 empty] | 2016-12-29 |  | 2016-12-28
Spécimen |  | HD-005 |  | HD-001 |  | HD-002 |  | HD-007 |  |  |  | HD-005 |  |  |  | HD-002 | HD-008 |  |  |  |  | HD-005 | HD-002 |  |  | HD-001 | HD-001 | HD-002 | HD-005 | HD-001 |  |  | HD-005 | [6 empty] | HD-001 | HD-007 | HD-001 | HD-002 | HD-003 |  | HD-004 |  | HD-005 | HD-006 | HD-007 |  | HD-008
Buse |  | 0.5 |  | 0.5 |  | 0.5 |  | 0.5 |  |  |  | 0.5 |  |  |  | 0.5 | 0.5 |  |  |  |  | 0.5 | 0.5 |  |  | 0.5 | 0.5 | 0,5 neuve | 0.5 | 0,5 neuve |  |  | 0.5 | [6 empty] | 0.5 | 0.5 | 0.5 | 0.5 | 0.5 |  | 0.5 |  | 0.5 | 0.5 | 0.5 |  | 0,5 neuve
Entrainement |  | ABS |  | ABS |  | ABS |  | ABS |  |  |  | nouveauABS |  |  |  | nouveauABS | Ancien PLA |  |  |  |  | nouveauABS | nouveauABS |  |  | nouveauABS | nouveauABS | nouveauABS | nouveauABS | nouveauABS |  |  | nouveauABS |  |  |  | ancienPLA |  |  | nouveauABS | nouveauABS | ancienPLA | ancienPLA | ancienPLA |  | ancienPLA |  | ancienPLA | ancienPLA | ancienPLA |  | ancienPLA
Matière |  | PLA silver |  | PLA silver |  |  | PLA silver | PLA silver |  |  |  | PET inco |  |  |  | PET inco | PET inco |  |  |  |  | PLA inco | PLA inco |  |  | PLA inco | PLA inco | PLA inco | PLA inco | PET inco |  | PLA inco | PET inco |  |  |  | PET inco |  | PLA inco | PET inco | PET inco | PET noir | PET noir | PET noir | PLA inco | PET noir | bobine neuve | PET noir | PET noir | PLA | PET noir | PLA | PET noir | PET noir | PET inco | PET noir
Température |  | 200 |  | 200 |  |  | 200 | 200 | 210 | 210 | 200 | 200°C |  |  |  | 200°C | 200°C | 200°C | 200°C | 205°C | 200°C | 200°C | 200°C |  |  | 200°C | 200°C | 200°C | 200°C | 200°C |  |  | 200°C | [6 empty] | 200°C | 200°C | 200°C | 200°C | 200°C |  | 200°C |  | 200°C | 200°C | 200°C |  | 200°C
E= |  | 142 | 140 | 140 | 145 | 142 | 145 | 142 | 142 | 136 | 136 | 141 | 140 | 138 | 140 | 140 | 139.5 | 139 | 140 | 138 | 138 | 136 | 139 | 140 | 136 | 136 | 136 | 136 | 136 | 140 | 136 | 136 | 140 | 139 | 138.5 | 138 | 138 | 136 | 136 | 136 | 136 | 136 | 136 | 136 |  | 136 |  | 136 | 136 | 136 |  | 136 |  | 138 | 138 | 140
Relevé sans tube 1 | [24 empty] | 98 | [5 empty] | 98.5 | 99 | [7 empty] | 91 | 97 | 93 | 91 | 98 | 98 | 93 |  | 99 | 97 | 100 | 97 | 100.5 | 100.5
Relevé sans tube 2 | [24 empty] | 98 | [5 empty] | 98.5 | 99 | [7 empty] | 89 | 97 | 89.5 | 91 | 98 | 98 | 93 |  | 99.5 | 96.5 | 100 | 96.5 | 99.5 | 100
Relevé sans tube 3 | [24 empty] | 98 | [5 empty] | 98.5 | 99 | [7 empty] | 88.5 | 97 | 88 | 91 | 97.5 | 98 | 93 |  | 99 | 95 | 99.5 | 97 | 100 | 99.5
moy. | [24 empty] | 98 | [5 empty] | 98.5 | 99 | [7 empty] | 89.5 | 97 | 90.16667 | 91 | 97.83333 | 98 | 93 |  | 99.16667 | 96.16667 | 99.83333 | 96.83333 | 100 | 100
[40 empty] | changement levier sans effet | changement levier peu d'effet | [10 empty] | référence en mai-juin ayant donné E=136
Relevé avec tube 1 |  |  | 99 | 100 | 104 | 100 | 102 | 100 | 101 | 96 | 95 | 100 | 99 | 98 | 95 | 95 | 100 | 100 | 101 | 98.5 | 99 | 98 | 100 | 100.5 | 96 | 99 | 91 | 100 | 99 | 100 | 96 | 98 | 99.5 | 99.5 | 99.5 | 99.5 | 99.5 | 98 | 98.5 |  | 97 | 82 | 90 | 95 | 96.5 | 90 |  | 98 | 95 | 99 | 95 | 100 | 98 | 100 | 100 | 101.5
Relevé avec tube 2 |  | 100 | 99 | 100 | [7 empty] | 100 | 99 | 98 |  |  | 100 | 99.5 | 101.5 | 100 | 98 | 90 | 100 | 100.5 | 96 | 99 | 91 | 100 | 99 | 100 | 97 | 98 | 100 | 99.5 | 99.5 | 99.5 | 99.5 | 97.5 | 98.5 |  | 97 | 82 | 89.5 | 94.5 | 95 | 90 | 91 | 98.5 | 95.5 | 99 | 95 |  | 98 | 100 | 100 | 101.5
Relevé avec tube 3 |  | 100 | [9 empty] | 100 |  |  |  |  | 100 | 99.5 | 101 | 99 | 98 | 90 | 99 | 101 | 97 | 100 | 91 | 100 | 99 | 100 | 97.5 | 98 | 101 | 99.5 | 99.5 | 99.5 | 99.5 | 97 | 98.5 |  | 95 | 83 | 90.5 | 95 | 96 | 90.5 | 90 | 98.5 | 96 | 98.5 | 96 |  | 98.5 | 100 | 100 | 101.5
moy. |  | 100 | 99 | 100 | 104 | 100 | 102 |  |  |  |  | 100 | 99 | 98 | 95 | 95 | 100 | 99.66667 | 101.1667 | 99.16667 | 98.33333 | 92.66667 | 99.66667 | 100.6667 | 96.33333 | 99.33333 | 91 | 100 | 99 | 100 | 96.83333 | 98 | 100.1667 | 99.5 | 99.5 | 99.5 | 99.5 | 97.5 | 98.5 |  | 96.33333 | 82.33333 | 90 | 94.83333 | 95.83333 | 90.16667 |  | 98.33333 | 95.5 | 98.83333 | 95.33333 | 100 | 98.16667 | 100 | 100 | 101.5
[15 empty] | changement levier usé | [6 empty] | ? |  |  |  |  | tube ptfe alimentation encrassé ? | [14 empty] | tube PTFE ? | tube PTFE ? | [9 empty] | le PET frotte plus que le PLA dans le tube
Free air extrusion | [50 empty] | 0.49

## Buse 04+160cm
Calibration e-step-mm (100mm@200°C 100mm/min)
PLA 155
PET 165 (+6,5%)
Date |  | 2017-03-28 | 2017-03-21 | 2017-02-21 | 2017-02-16 | 2017-02-03 | 2017-01-25 | 2017-01-23 | 2017-01-22 |  | 2017-01-20
Spécimen |  |  | A3-333-520 | A3-555-CYTEC | A3-555-515 | A3-333-AOE | A3-333-AOE | A3-333-514 | A3-333-513 |  |  | A3-333-507 | [6 empty] | A3-AOE-showroom |  | A3-333-502 | [8 empty] | A3-333-503
Buse |  |  | 0.4 | 0.4 | 0.4 | 0.4 | 0.4 | 0.4 | 0.4 |  |  | 0.4 | [6 empty] | 0.4 |  | 0.4 | [8 empty] | 0.4
Entrainement |  |  | ABS | ABS | ABS | ABS | ABS "usé" | nouveauABS | nouveauABS |  |  | nouveauABS | [6 empty] | ancienPET |  | nouveauABS |  |  |  | ancienPET |  |  |  |  | nouveauABS |  |  | ancienPET
Matière | ABS+ |  | PC-ABS | PLA beige | PLA inco | PLA Bgsemi | PLA inco | PLA inco | PLA inco | PET inco | PLA bleu | SemiFlex (50mm/min) |  |  |  |  | PET | PLA | PLA |  | PET inco |  | PLA |  | PET inco | PLA bleu clair |  | PLA orange |  | PET inco |  | PLA | PET inco | PLA bleu clair |  | PLA orange
Température | 300 (275) | 255 (235) | 280°C | 200°C | 200°C | 200°C | 200°C | 200°C | 200°C | 200°C | 200°C | 215°C |  |  |  |  | 200°C | 200°C | 200°C |  | 200°C |  |  |  | 200°C | 200°C | 205°C | 200°C | 205°C | 200°C |  |  | 200°C | 200°C | 205°C | 200°C | 205°C
E= | 150 | 155 | 160 | 155 | 155 | 155 | 155 | 155 | 155 | 165 | 155 | 195 | 185 | 180 | 165 | 160 | 165 | 155 | 155 | 150 | 165 | 160 | 155 | 150 | 150 |  |  |  |  | 165 | 160 | 155 | 150
Relevé sans tube 1 | 101 | 101 | 102 | 102 | 105 | 105 | 102.5 | 99 | 102.5 | 101 | 104 |  |  |  | 90 | 88 | 104 | 103 |  | 103 | 103 | 100 | 103 | 100 | 97 | 103 | 103 | 99 | 98 | 103 | 95 | 103 | 90 | 97 | 97 | 93 | 93
Relevé sans tube 2 |  |  |  | 102 | 108 | 106 | 102.5 | 99 | 100 |  | 103.5
Relevé sans tube 3 |  |  |  |  | 108 |  | 101 | 99 | 100 |  | 102.5
moy. | 101 | 101 | 102 | 102 | 107 | 105.5 | 102 | 99 | 100.8333 | 101 | 103.3333 |  |  |  | 90 | 88 | 104 | 103 |  | 103 | 103 | 100 | 103 | 100 | 97 | 103 | 103 | 99 | 98 | 103 | 95 | 103 | 90 | 97 | 97 | 93 | 93
Relevé avec tube 1 |  |  | 100 | 97 | 105 |  | 99 | 99 | 100 | 98 | 100 | 110 | 110 | 103 |  |  | 100 | 100 | 100 | 96 | 100 | 97 | 100 | 97 |  | 97 | 100 | 95 | 95 | 100 | 95 | 100 |  | 94 | 94 | 90 | 90
Relevé avec tube 2 |  |  |  | 101 | 105 |  | 101 | 100 | 102 | 98 | 100
Relevé avec tube 3 |  |  |  | 101 | 105 |  | 102 | 98 | 100 | 98 | 100
moy. |  |  | 100 | 99.66667 | 105 |  | 100.6667 | 99 | 100.6667 | 98 | 100 | 110 | 110 | 103 |  |  | 100 | 100 | 100 | 96 | 100 | 97 | 100 | 97 |  | 97 | 100 | 95 | 95 | 100 | 95 | 100 |  | 94 | 94 | 90 | 90
[12 empty] | difficile à cerner, E entre 180 et 200, avec un résultat entre 100 et 110mm (180 semble être un bon compromis) | [8 empty] | 166 ? | [10 empty] | 154 ?
Free air extrusion | [24 empty] | Le levier était déformé

## Buse 05+160cm
Calibration e-step-mm (100mm@200°C 100mm/min)
PLA-05 145 | entre 140 et 145
PET-05 150
Date |  | 2017-04-11 | [12 empty] | 2017-04-07 | 2017-03-29 |  | 2017-03-27 |  | 2017-02-21 | 2017-02-16 | 2017-03-27 | 2017-03-27 | 2017-01-26 | 2017-01-25 | 2017-01-24
Spécimen |  | Alto-519 | [8 empty] | Alto-519 |  |  |  | A-AOE |  | A-520 | A3-333-519 | A3-555-515 |  | A3-555-515 |  |  | A3-333-AOE |  | A3-333-514
Buse |  | 0.5 | [8 empty] | 0.5 |  |  |  | 0.5 |  | 0.5 | 0.5 | 0.5 |  | 0.5 |  |  | 0.5 |  | 0.5
Entrainement |  | ABS | [8 empty] | ABS |  |  |  | ABS |  | ABS | ABS | nouveauABS |  | nouveauABS |  |  | nouveauABS |  | nouveauABS
Matière |  | PP | [8 empty] | PLA |  |  |  | PLA | PET inco | PLA bleu | PLA noir | PET blanc |  | PLA inco |  |  | PLA inco |  | PLA inco
Température |  | 215 (225) | [5 empty] | 210 (220) | 215 (220) | 210 (215) | 200 (205) | 210 (225-230) | 200 (215) | 205 (220) | 200 (215) | 245 (222) | 235 (215) | 200°C (220) | 200°C |  | 200°C |  |  | 200°C |  | 200°C
E= |  | 160 | 158 | 155 | 153 | 150 | 145 |  |  |  | 145 | 150 | 150 | 145 | 145 | 140 | 140 | E145 | 150 | 155 | 155 | 145 | 150 | 145 | 155 | 155
Vitesse |  | F200 | [8 empty] | F200
Relevé sans tube 1 |  | 102 | 100 | 98.5 | 98.5 | 98 | 95 | 95 | 99.5 | 99 | 97 | 100 | 94 | 95 | 95 | 100 | 100 | 102 | 105 | 112 | 109 | 102 | 105 | 102.5 | 107 | 105
Relevé sans tube 2 | [15 empty] | 100.5 | 100.5 |  |  | 110 | 108 |  | 105 | 102 | 107 | 106
Relevé sans tube 3 | [19 empty] | 109 | 108 |  |  | 102 | 107 | 106
moy. |  |  | 100 | [5 empty] | 99.5 |  |  | 100 |  |  |  | 100.25 | 100.25 | 102 | 105 | 110.3333 | 108.3333 | 102 | 105 | 102.1667 | 107 | 105.6667
Relevé avec tube 1 | [20 empty] | 102 |  |  | 100 | 107 | 99
Relevé avec tube 2 | [20 empty] | 107 |  |  | 101 | 107 | 99
Relevé avec tube 3 | [20 empty] | 104 |  |  | 102 | 107 | 98.5
moy. | [18 empty] | #DIV/0! |  | 104.3333 |  |  | 101 | 107 | 98.83333
Free air extrusion

## Buse 1.2mm
Calibration e-step-mm (E100 F300)
PLA 150
PET 155
Date | 2017-04-06 |  |  |  | 2017-04-11 | [7 empty] | 2017-04-06
Spécimen | Alto2-002 |  |  |  | A3-555-506 | [7 empty] | A3-555-506
Buse | 1.2 |  |  |  | 1.2 | [7 empty] | 1.2
Entrainement | ABS |  |  |  | ABS | [7 empty] | ABS
Matière | PLA |  |  |  | PETG | [7 empty] | PLA
Température | 230 | 222 (241-243) | 222 (241-243) | 222 (240-241) | 220 (235-240) | 220 (235-240) | 220 (235-240) | 220 (235-240) | 220 (235-240) | 220 (235-240) | 218 (235-238) | 210 (225) | 210 (230)
E= | 285 | 160 | 158 | 155 | 160 | 158 | 157 | 155 | 155 | 150 | 160 | 150 | 150
Vitesse | F300 | F300 | F300 | F300 | F300 | F300 | F300 | F300 | F300 | F300 | F300 | F300 | F300
Relevé sans tube 1 | 100 | 101 | 98.5 | 94 | 102 | 101 | 98 | 98 | 98 | 97 | 95 | 94 | 100
Relevé sans tube 2 |  | 102 | 99.5 |  | 102 | 95 | 103 | 97.5 |  |  |  |  | 100
Relevé sans tube 3 |  | 104 | 99.75 |  | 102 | 97 | 101 | 94 |  |  |  |  | 100
moy. | 100 | 102.3333 | 99.25 | [9 empty] | 100
Relevé avec tube 1
Relevé avec tube 2
Relevé avec tube 3
moy.
Free air extrusion

## e3D
Calibration e-step-mm (E100 F100)
PLA 290
Date | 2017-10-11 |  |  | 2017-10-20 | 23/01/2018 14h55 |  | 2017-11-07 |  | 2017-12-12 |  |  |  | 2017-12-01
Spécimen | FoldaRap proto v3 |  |  | FoldaRap proto v3 | FoldaRap proto v3 |  | FoldaRap proto v3 |  | FoldaRap proto v3 |  |  |  | Prusa
Buse | 0,4 e3D lite 6 |  |  | 0,4 e3D lite 6 | 0,4 e3D lite 6 |  | 0,5 e3D lite 6 |  | 0,5 e3D lite 6 |  |  |  | 0,6 e3D V6
Entrainement | PLA ouvert 2 ressorts + maritim model |  |  | PLA ouvert 2 ressorts + maritim model | PLA ouvert 2 ressorts + maritim model |  | PLA ouvert 2 ressorts + maritim model |  | PLA ouvert 2 ressorts + hobb gobelin |  |  |  | PLA 1 ressort + pignon denture droite fine
Matière | PLA faberdashery |  |  | PLA Devil Design | PLA Devil Design |  | PLA Devil Design |  | PLA Devil Design |  |  |  | PLA Devil Design
Température | 200 (-0.7 / +0.0) |  | 205 | 200 (-0.7 / +0.0) | 200 | 210 | 200 (-0.7 / +0.0) |  | à vide | 200 | 205 | 210 | 200 | 230 | 235 | 260
E= | 290 |  |  | 290 | 580 (0.9°) |  | 290 |  | 290 | 290 | 290 | E280 ?
Vitesse | F100 | F150 |  | F100 | F100 |  | F200 | F175 | F200 | F200 | F200 | F200 | F100 | F200 | F250 | F300 | F350
n'est plus stable
Relevé sans tube 1 | [11 empty] | pour rapprochement
Relevé sans tube 2 | [11 empty] | E277.5
Relevé sans tube 3 | [11 empty] | à vide
moy. | [11 empty] | monter temp
[7 empty] | 100 |  |  |  |  | ?
Relevé avec tube 1 | 100 | 97 | 97 | 100 | 100 | 101 | 99 | 99.5 | 105 | 100 |  |  | 100 | 100 | 100 | 100
Relevé avec tube 2 | 100 |  |  |  | 101 |  | 98 | 99.5 |  | 99
Relevé avec tube 3 | 100 |  |  |  | 100.5 |  | 98
moy. | 100 |  |  | 100 | 100.5 |  | 98.33333 | 99.5 | 105 | 99.5 | #DIV/0! | #DIV/0! | 100 | 100 | 100 | 100
Free air extrusion
| Soit débit max de 4mm3/s |  |  | Soit débit max de 4mm3/s |  |  | Soit débit max de 7mm3/s |  | Soit débit max de 8mm3/s ? |  |  |  | Soit débit max de 10mm3/s @235°C
constat : à 200°C le moteur J42HM34-1334F calle parfois (2200gr VS 4000gr avant)
hypothèse : moins de torque, révèle des pics d'efforts qui étaient avant invisibles
solution expérimentée : augmenter la température raisonnablement, +10°C
bénéfice : courbe d'effort plus lisse, moins de variations, meilleur qualité
à faire suite : refaire test extrusion avec moteur classique, mais 210°C