## couche trace débit vitesse_Ultimaker
Diamètre buse		0,4
Largeur mini si contact	50 %	0,2
Largeur mini	80 %	0,32
Largeur max	120 %	0,48
débit max (mm³/s)		3,6
Ratio hauteur / diam. Buse 80% max		extra fine				fine				normal				draft				first layer half-speed
Couche		0,060				0,100				0,150				0,200				0,300
first layer							133 %	0,4	0,12	30
normal		667 %	0,4	0,024	150	400 %	0,4	0,04	90	267 %	0,4	0,06	60	200 %	0,4	0,08	45
		ratio	trace	mm²	mm/s	ratio	trace	mm²	mm/s	ratio	trace	mm²	mm/s	ratio	trace	mm²	mm/s	ratio	trace	mm²	mm/s

bridge flow

							Ulti speed	30	perim/top/bot
							60	infill/perim-int
							120	travel

		2,4	débit actuel
		extra fine				fine				normal				draft				first layer half-speed
		0,060				0,100				0,150				0,200				0,300
							133 %	0,4	0,12	20
		667 %	0,4	0,024	100	400 %	0,4	0,04	60	267 %	0,4	0,06	40	200 %	0,4	0,08	30
		ratio	trace	mm²	mm/s	ratio	trace	mm²	mm/s	ratio	trace	mm²	mm/s	ratio	trace	mm²	mm/s	ratio	trace	mm²	mm/s

							test flexi-rex 400-200-30 : OK @220°C

## couche trace débit vitesse
Diamètre buse		0,3					0,4					0,5					1,2					0,6
Largeur mini si contact	50 %	0,15					0,2					0,25					0,6					0,3
Largeur mini	80 %	0,24					0,32					0,4					0,96					0,48
Largeur max	120 %	0,36					0,48					0,6					1,44					0,72
débit max (mm³/s)		4					3,2					8					12					12
Ratio hauteur / diam. Buse 80% max		16,5%				33,3%				50,0%				66,7%				25 %					50 %				62,5%				75 %				20 %				30 %				40 %				50 %				60 %				80 %					25 %				33 %				42 %				50 %				63 %					33 %				42 %				50 %				63 %
Couche		0,050				0,100				0,150				0,200				0,100				0,150				0,200				0,250				0,300				0,100				0,150				0,200				0,250				0,300				0,400					0,3				0,4				0,5000000004				0,6				0,75					0,1				0,2				0,3				0,4
first layer		500 %	0,25	0,0123	326	240 %	0,24	0,0240	167	200 %	0,30	0,0450	89	175 %	0,35	0,0700	57	400 %	0,4	0,04	80	267 %	0,4005	0,060075	53	200 %	0,4	0,08	40	192 %	0,48	0,12	27	160 %	0,4	0,12	27	400 %	0,4	0,04	200	267 %	0,40	0,06	133	200 %	0,4	0,08	100	200 %	0,5	0,13	64	200 %	0,6	0,18	44	150 %	0,6	0,24	33					400 %	1,2	0,36	33	300 %	1,2	0,48	25	250 %	1,250000001	0,63	19	200 %	1,2	0,72	17	190 %	1,425	1,07	11					480 %	0,48	0,05	250	300 %	0,6	0,12	100	200 %	0,6	0,18	67	150 %	0,6	0,24	50
périmètre		480 %	0,24	0,0118	340	240 %	0,24	0,0240	167	200 %	0,30	0,0450	89	175 %	0,35	0,0700	57	400 %	0,4	0,04	80	267 %	0,4005	0,060075	53	200 %	0,4	0,08	40	192 %	0,48	0,12	27	160 %	0,48	0,14	22	400 %	0,4	0,04	200	265 %	0,40	0,06	134	200 %	0,4	0,08	100	200 %	0,5	0,13	64	200 %	0,6	0,18	44	150 %	0,6	0,24	33					400 %	1,2	0,36	33	300 %	1,2	0,48	25	250 %	1,250000001	0,63	19	200 %	1,2	0,72	17	190 %	1,425	1,07	11					480 %	0,48	0,05	250	300 %	0,6	0,12	100	200 %	0,6	0,18	67	150 %	0,6	0,24	50
périmètre externe		480 %	0,24	0,0118	340	240 %	0,24	0,0240	167	160 %	0,24	0,0360	111	175 %	0,35	0,0700	57	320 %	0,32	0,032	100	267 %	0,4005	0,060075	53	160 %	0,32	0,064	50	192 %	0,48	0,12	27	160 %	0,48	0,14	22	400 %	0,4	0,04	200	165 %	0,25	0,04	215	200 %	0,4	0,08	100	160 %	0,4	0,10	80	167 %	0,501	0,15	53	150 %	0,6	0,24	33					400 %	1,2	0,36	33	300 %	1,2	0,48	25	250 %	1,250000001	0,63	19	200 %	1,2	0,72	17	190 %	1,425	1,07	11					480 %	0,48	0,05	250	300 %	0,6	0,12	100	200 %	0,6	0,18	67	150 %	0,6	0,24	50
infill		480 %	0,24	0,0118	340	240 %	0,24	0,0240	167	200 %	0,30	0,0450	89	175 %	0,35	0,0700	57	400 %	0,4	0,04	80	267 %	0,4005	0,060075	53	200 %	0,4	0,08	40	192 %	0,48	0,12	27	160 %	0,48	0,14	22	400 %	0,4	0,04	200	265 %	0,40	0,06	134	200 %	0,4	0,08	100	200 %	0,5	0,13	64	200 %	0,6	0,18	44	150 %	0,6	0,24	33					334 %	1	0,30	40	240 %	0,96	0,38	31	250 %	1,250000001	0,63	19	200 %	1,2	0,72	17	190 %	1,425	1,07	11					480 %	0,48	0,05	250	300 %	0,6	0,12	100	200 %	0,6	0,18	67	150 %	0,6	0,24	50
solid infill		480 %	0,24	0,0118	340	240 %	0,24	0,0240	167	200 %	0,30	0,0450	89	175 %	0,35	0,0700	57	400 %	0,4	0,04	80	267 %	0,4005	0,060075	53	200 %	0,4	0,08	40	192 %	0,48	0,12	27	160 %	0,48	0,14	22	400 %	0,4	0,04	200	265 %	0,40	0,06	134	200 %	0,4	0,08	100	200 %	0,5	0,13	64	200 %	0,6	0,18	44	150 %	0,6	0,24	33					400 %	1,2	0,36	33	300 %	1,2	0,48	25	250 %	1,250000001	0,63	19	200 %	1,2	0,72	17	190 %	1,425	1,07	11					480 %	0,48	0,05	250	300 %	0,6	0,12	100	200 %	0,6	0,18	67	150 %	0,6	0,24	50
top infill		304 %	0,15	0,0074	537	240 %	0,24	0,0240	167	160 %	0,24	0,0360	111	160 %	0,32	0,0640	62	320 %	0,32	0,032	100	267 %	0,4005	0,060075	53	160 %	0,32	0,064	50	160 %	0,4	0,1	32	135 %	0,405	0,12	26	250 %	0,25	0,03	320	165 %	0,25	0,04	215	165 %	0,33	0,07	121	160 %	0,4	0,10	80	167 %	0,501	0,15	53	150 %	0,6	0,24	33					300 %	0,9	0,27	44	240 %	0,96	0,38	31	250 %	1,250000001	0,63	19	160 %	0,96	0,58	21	190 %	1,425	1,07	11					480 %	0,48	0,05	250	300 %	0,6	0,12	100	160 %	0,48	0,14	83	150 %	0,6	0,24	50
		ratio	trace	mm²	mm/s	ratio	trace	mm²	mm/s	ratio	trace	mm²	mm/s	ratio	trace	mm²	mm/s	ratio	trace	mm²	mm/s	ratio	trace	mm²	mm/s	ratio	trace	mm²	mm/s	ratio	trace	mm²	mm/s	ratio	trace	mm²	mm/s	ratio	trace	mm²	mm/s	ratio	trace	mm²	mm/s	ratio	trace	mm²	mm/s	ratio	trace	mm²	mm/s	ratio	trace	mm²	mm/s	ratio	trace	mm²	mm/s					ratio	trace	mm²	mm/s	ratio	trace	mm²	mm/s	ratio	trace	mm²	mm/s	ratio	trace	mm²	mm/s	ratio	trace	mm²	mm/s					ratio	trace	mm²	mm/s	ratio	trace	mm²	mm/s	ratio	trace	mm²	mm/s	ratio	trace	mm²	mm/s
support					3,2					320 %	0,96	0,29	42	240 %	0,96	0,38	31
bridge (=solid infill?)					334 %	0,501	0,07515	43	300 %	0,6	0,12	27	240 %	0,6	0,15	21	200 %	0,6	0,18	18					400 %	1,2	0,36	33	300 %	1,2	0,48	25					buse e3D V6 : F100 @200°C			4
gap (=infill?)					first layer speed being 50% of normal speed (20 for 40mms and 30 for 60mms)					400 %	1,2	0,36	33	240 %	0,96	0,38	31					buse e3D V6 : F200 @230°C			8
				buse e3D V6 : F250 @235°C			10
bridge flow					b. flow	0,9	10,8	mm3/s					buse e3D V6 : F300 @260°C			12	mm3/s

				normal					normal				gap			30					solid infill	400 %	1,2	0,36	44	16					E100 F300
				gap					E100 F100					si 40mm/s réduire température de 10°C (cas ABS+)					E100 F200				support			53					top infill	300 %	0,9	0,27	70	19					first layer	200 %	1,2	0,72	22	16			barrel avec PTFE			PLA			bigrep
				support					bridge			45					gap	400 %	1,2	0,36	50	18					périmètre	200 %	1,2	0,72	17	12			débit max théorique			12			buse	1
				bridge					10 000 impulsions = 120mm/s max					10 000 impulsions = 115mm/s max					support	320 %	0,96	0,29	45	13					périmètre externe	200 %	1,2	0,72	17	12			débit max testé			18-20			couche	0,4	ou 0,6
				Speed	%					bridge	400 %	1,2	0,36	40	14,5					infill	160 %	0,96	0,58	21	12					vitesse	40	mm/s
				44	100					vitesse F	80	mm/min					solid infill	200 %	1,2	0,72	22	16			barrel sans PTFE			PLA			soit	2,8	kg/jour
mm3/s	8	input		22	50					1,33333333333333	mm/s					top infill	160 %	0,96	0,58	28	16			débit max théorique : 16			16
mm3/min	480					pi	3,1415					75	ramené à 100mm					concentrique (moins de petits segments)					ratio	trace	mm²	mm/s				débit max testé : 21			21
mm3/h	28800	691200					pour					respecter débit = mieux					gap	200 %	1,2	0,72	25	18					lulzbot moarstruder
cm3/h	28,8					diam	rayon		surface		volume	100	mm					seul le top et le gap peuvent être accélérés à la rigeur					support	160 %	0,96	0,58	28	16			barrel sans PTFE			PET				1,2
densité	1,25					débit max théorique			16				100g/h
g/h	36					fil	3	1,5	=	7,068375	mm²	706,8375					débit max testé			24				22mm3/s
g/jour	864					fil	1,75	0,875	=	2,4052109375	mm²	240,52109375	mm3	75	s	test 100mm/100mm/min
				orifice	0,4	0,2	=	0,12566	mm²	3,20694791666667	mm3	1	s	débit / sec
g/jour	864	input
g/h	36,00					10 000 impulsions = 115mm/s max
cm3/h	28,80					800,9352421875	1 bobine 1kg
				33,3723017578125			2	120	mm					2ème piste, rester à 12 ou moins				(pour avoir des top sans relief)					auto slic3r : cas débit max 18 print max 30
cm3/h	80	input					1	60	s					first layer	200 %	1,2	0,72	17	12					first layer			18		1080
mm3/h	80000					périmètre	200 %	1,2	0,72	17	12					périmètre			21,5985166666667		1295,911
mm3/min	1333,33					périmètre externe	200 %	1,2	0,72	17	12					périmètre externe			21,5985166666667		1295,911
mm3/s	22,2					infill	160 %	0,96	0,58	21	12	concentrique (moins de petits segments)					infill			27,83455		1670,073
				solid infill	200 %	1,2	0,72	17	12					solid infill			27,83455		1670,073
				top infill	160 %	0,96	0,58	21	12					top infill			28,9205333333333		1735,232
				ratio	trace	mm²	mm/s					infill			20,9660166666667		1257,961
	PLA 1.25					gap	200 %	1,2	0,72	17	12					infill			21,4109833333333		1284,659
	PET 1,38					support	160 %	0,96	0,58	21	12					infill			21,5047666666667		1290,286
				bridge	200 %	1,2	0,72	17	12	10,8					infill			21,3078166666667		1278,469
				bridge flow					0,9					infill			21,4637166666667		1287,823
				infill			21,4118		1284,708
				infill			21,56765		1294,059
				infill			21,4535166666667		1287,211
				infill			21,1836		1271,016
				infill			21,1879		1271,274
				infill			21,5654666666667		1293,928
				infill			21,2497666666667		1274,986

## ex. gros volume
PTE_220517	23093	cm3

Diam. Buse (mm)	0.5	1.2	1.2
Longueur filament (m)	1053	1428	2075
Poids (Kg)	3.1	4.3	6.2
Temps estimé	4jours20h	3jours14h	5jours13h
Taille fichier (mo)	75	30	26
Densité	5-15%	5-15%	15 %

## ratio auto SF Slic3r
Diamètre buse		0,4				0,5
Largeur mini si contact	50 %	0,2
Largeur mini	80 %	0,32
Largeur max	120 %	0,48
Ratio hauteur / diam. buse		50 %	62,5%	75 %	80 %	20 %	30 %		40 %	48 %	50 %	60 %	70 %	76 %	80 %
Couche		0,200	0,250	0,300	0,320	0,100	0,150		0,200	0,240	0,250	0,300	0,350	0,380	0,400
Calcul Auto Slic3r
périmètre ext = diam buse		0,4				0,5
périmètre		0,67	0,58			0,85					0,84	0,72	0,64	0,6	0,58
infill						1,98		1,34	1,02	0,87
solid infill						0,85
top infill						0,85
Calcul Skeinforge/Slic3r/Manu
défault			0,38			0,38			0,38	0,38
first layer			0,5			0,5			0,5	0,5
périmètre externe			0,38			0,38			0,38	0,38
périmètre			0,48			0,48			0,48	0,48
infill			0,49			0,49			0,49	0,49
solid infill	190 %		0,38			0,19			0,38	0,456	0,475
top infill	170 %		0,34			0,165			0,33 - 0,34	0,408	0,425