## étude E constant
Machine	Buse		Bloc	Barrel	Radiateur	Entrainement	Moteur	Roulement	Pignon	Diamètre	E théorique		Relevé	E ajusté	=diam. Effectif si E=100	Test 100mm
	diam.	angle					1/16						à froid			200°C		220°C (PLA)		230°C	240°C	240°C	240°C	240°C	240°C	240°C	240°C
													E100=	E pour 100mm		E100 F100	E pour 100mm	F100	E pour 100mm	F100	F100	F200	F300	F350	F400	F500	F600	F max	Diam. Buse

A3-333	0,4	12	V4	V4	V4	compact / PET (proto) / 1 ressort	200pas/rev / 3200 en 1/16 / 100mm=3 tours moteur	603zz	26 dents reprapworld	11	92,6	PLA	97,5mm / 97,5mm / 97,5mm	95	10,72					98	98 / 98 / 97	96 / 96	96		85
						compact / plus 2 rondelles										94 / 94 / 94		96 / 97 / 97		98 / 97,5 / 97,5	98 / 98 / 98 / (99 avec E97) / (100 avec E98)	96 / 96 / 96	92 / 92 / 92		83 / 84 / 84			200	0,4
	0,4					ajustable / pignon 11mm / PET (proto) / 1 ressort / pression max															97 / 96 / 97	95 / 95 / 96 / 96 / (carré test)	95 / 94 / 95 / (92 si moins de pression)	90 / 90 / saute 1 pas complet	84 / saute 5-6 pas complet			200	0,4
	0,5																				97,5 / 98 / 97,5	96 / 96 / 96	94 / 94 / 94		83 / saute 5-6 pas complet			200	0,5
	1,2																				98 / 99 / 99	98,5 / 98,5 / 98,5	98 / 98 / 98		97 / 97 / 97	95 / 94 / 94	91 / 92 / 91 / saute 1 pas complet	400	1,2

Hde-Proto	0,5	12	V4	V4	V4	ajustable / pignon 11mm / PET (proto) / 1 ressort		603zz	26 dents reprapworld	11	92,6	PVA		95		97 au mieux	100 avec E98					0,5

A3-333	0,4	12	V4	V4	V4	ajustable / double pignon / PET (proto) / 1 ressort / pression max		double pignon (printrbot)	double pignon (printrbot)	8,5	119,83	PLA	99-101mm / reverse 103	120	8,4882554						96 / 97 / 96	89 / 88 / 89					100	0,4
	0,5																				99 / 99 / 98	94 / 94 / 94	86 / 86 / 86		72			100	0,5
	1,2																				100,5 / 101 / 101	100 / 100 / 99,5	98 / 97 / 97		91 / 91 / 91	86 / 85 / 85		300	1,2

A3-555	1,2	12	V4	V5 / sans PTFE	V4	bulldog		606 UU ?	26 dents / reprapworld	11	92,6			95							E100					600
						alu "jo"		606 UU ?			92,6			95					E97					400
						printrbot gearhead distance fixe		double pignon (printrbot)	double pignon (printrbot)	8,5	119,83			120					E120					300
						compact / ABS / 1 ressort		603zz	MK8 (makerbot)		139,5			142					E145					300
						compact / ABS / 1 ressort		603zz	moleté (ultimaker)	8	127,32			133-135					E150 / (155 avec tube) / PLA					400

HD prod	0,4	12	V4	V4	V4	bulldog		606 UU ?	hyena grand modèle										E122

Folda / Mondrian	0,3 / 0,4 / 0,5	120	v1 à v4	v1 à v4	v1 à v4	ouvert / PLA / deux ressorts		603zz	maritim-model / denture droite ronde 8mm		127,32			140		valeur appliquée de manière globale car déterminée uniquement à vide à l'époque / usage courant limité au PLA (compensation ABS par extrusion multiplicator)		PLA / 195°C
Folda / Mondrian	0,3 / 0,4 / 0,5	120	v1 à v4	v1 à v4	v1 à v4	ouvert / PLA / deux ressorts		603zz	moleté (ultimaker)		127,32			140
Folda / Mondrian	0,3 / 0,4 / 0,5	120	v1 à v4	v1 à v4	v1 à v4	compact / PLA / un ressort		603zz	moleté (ultimaker)		127,32			140

Folda proto	0,4	60°	e3D	e3D lite 6		ouvert / PLA / deux ressorts		603zz	maritim-model / denture droite ronde 8mm		127,32			144		E145
Folda proto	0,5	60°	e3D	e3D lite 6		ouvert / PLA / deux ressorts		603zz	maritim-model / denture droite ronde 8mm		127,32			144		E145
Folda proto	0,5	60°	e3D	e3D lite 6		ouvert / PLA / deux ressorts		603zz	e3D hobb-gobelin					138,75		E145	F200
														277,5

## a ranger dans étude E constant
Entrainement			Extrusion				Matière	Température	pas-par-mm pour E
Corps	Pignons	Tube	Radiateur	Barrel	Diam	angle			à froid / sans tête/tube		direct tête / sans tube		direct tête / avec tube
									théorique	relevée	G1 E100 F100	F max ?	G1 E100 F100

compact un ressort	type ultimaker	60cm	OEV4	V4	0,5	60°	PLA	220	127,32	133-135	136		136
compact un ressort	type ultimaker	60cm	OEV4	V4	0,5	60°	PET	220	127,32	133-135	136		138

compact un ressort	type ultimaker		OEV4	V4		12°	PLA	220	127,32	133-135	145

compact un ressort	type ultimaker	60cm	OEV4	V4	0,4	12°	PLA	220	127,32	133-135			150
compact un ressort	type ultimaker	60cm	OEV4	V4	0,4	12°	PET	220	127,32	133-135			155

compact un ressort	type ultimaker	160cm	OEV4	V4	0,4	12°	PLA	220	127,32	133-135			155
compact un ressort	type ultimaker	160cm	OEV4	V4	0,4	12°	PET	220	127,32	133-135			165

compact un ressort	type ultimaker	60cm	OEV4	V4	0,5	12°	PLA	220	127,32	133-135	144

compact un ressort	type ultimaker	160cm	OEV4	V4	0,5	12°	PLA	220	127,32	133-135			145
compact un ressort	type ultimaker	160cm	OEV4	V4	0,5	12°	PET	220					150

compact un ressort	MK8	60cm	OEV4	V4	0,5	12°	PLA	210	140		150
compact un ressort	MK8	60cm	OEV4	V4	0,5	12°	PET	230	140		150	F187 / 240°C=99
compact un ressort	MK8	60cm	OEV4	V4	0,5	12°	SemiFlex		140		160

## Calcul
e_steps_per_mm = (motor_steps_per_rev * driver_microstep) * (big_gear_teeth / small_gear_teeth) / (hob_effective_diameter * pi)
http://reprap.org/wiki/Triffid_Hunter's_Calibration_Guide#E_steps
					PLA	vers	PET
Valeur mathématique à vide
E-step-per-mm	motor	microstepping	big gear	small gear	hob diam.	pi					136	101 %	138			05+50
254,647662014562	200	32	1	1	8	3,1415957					150	103 %	155			04+50
120,000000006862	200	16	1	1	8,4882554	3,1415957					103 %	155	106 %	165	106 %		04+155
100,000063623072	200	16	1	1	10,1859	3,1415957					110 %
					7,67					50cm = +1,5% (PLA)				50cm = +3% (PET)
	3200	pas/rev (avec microstepping)					34,5575527	8,639388175
					8,5725		2,89372343198365

Mondrian 03 / 04 / 05 / pignon maritime-models	140	280					159,65

Pignon moletté façon ultimaker (7,97-8,03 mm de diamètre)
	à vide	à chaud					mm	Pas/mm				influence tube : 3-4%
H0-verte proto conique	133					Cible	100	102	Ancien			influence matière : 2-4%
H0-navy OEV4 / PLA	135	145					Mesure	98,5	103,553299492386	Nouvelle valeur			influence température : 0-3%
H0-navy OEV4 / nGen	135	140
					154,64	157,9			Solutions
FR	269					312,54				modifier valeur E selon matière
Alto2 OEV4	270	290					156,27				dans le firmware : non
					dans le filament setting : non car varie aussi selon machine
H1 OEV4	270	290					155				dans le print setting : oui

H2 Proto OEV5 04mm		290
					136	100
H2 OEV4.5 05mm		130					142	104,411764705882
H2 OEV4.5 05mm		136	01 aout 2016
					136	95,7746478873239	4,22535211267606
H2 OEV5 04mm		150					142	100
Alto3 OEV5 04 et 05mm		150

Pignon hyena gros modele + bulldog
HD-003	PLA
		122

pignon MK8	140

## Buse 03 12°
Calibration e-step-mm (100mm@200°C 100mm/min)
PLA 150
PET 155 (+3,3%)

Date			30/03/2017
Spécimen			HD-010
Buse			0,3
Entrainement			ABS
Matière			PLA
Température			200°C (208)
E=			150

Relevé sans tube 1			100
Relevé sans tube 2			100
Relevé sans tube 3
moy.			100,00

Relevé avec tube 1
Relevé avec tube 2
Relevé avec tube 3
moy.			#DIV/0 !

Free air extrusion

## Buse 04+60cm
Calibration e-step-mm (100mm@200°C 100mm/min)
PLA 150
PET 155 (+3,3%)

Date					07/04/2017					06/04/2017					05/04/2017					11/02/2017		09/02/2017			09/02/2017	09/02/2017		02/02/2017			29/01/2017				27/01/2017	19/01/2017	16/01/2017	14/01/2017		11/01/2017
Spécimen					HD-533				HD-549		HD-541					HD-???		HD-003			HD-009	HDe-517		HDe-536			HDe-proto				HDe-536	HDe-530	HD-004	HD-003		HD-003	HD-004	HD-006	HD-009
Buse					0,4				0,4		0,4					0,4		0,4			0,4	0,4		0,4			0,4				0,4	0,4	0,4	0,4		0,4	0,4	0,4	0,4
Entrainement					ABS				ABS		ABS					ABS		nouveauABS			nouveauABS	nouveauABS		nouveauABS			nouveauABS				nouveauABS	nouveauABS	nouveauABS	nouveauABS		nouveauABS	nouveauABS	nouveauABS
Matière					PLA				PLA		PET Ruby SemiTrans					PLA faberdashery					PLA inco		PLA inco	PLA inco	PLA black	PLA inco	PLA Bgreen		PLA Silver			C210				PLA inco	PLA inco	PLA inco	PET noir		PLA inco	PLA inco	PLA inco	PLA inco
Température				215 / (215)	220 / (220)		225 / (220)	220 / (215)	215 / (210)		245 / (240)	240 / (235)	235 / (230)	230 / (225)	245 / (240)	240 / (235)		235 / (230)	220 / (215)	205 / (200)	210 / (205)	215 / (210)	200 / (200)	200 / (200)		200°C		200°C			200°C	200°C		200°C		230°C	220°C				200°C	200°C	200°C	200°C		200°C	200°C	200°C	200°C
E=				150	150				150		155	155	155	155	150	150		150	150	150	150	150	150	150		150		150	156	150	150	150		150		145	145	140	150		150	150	150	155	150	150	150	150	150
				F100	F100
Relevé sans tube 1				102	103			97	102		100	100	98	96	96	100		96	100	100	102	102	90	22		102					102					103	100	98	105				99,5
Relevé sans tube 2				101				97	102					96				99					103					101					103	95		108				99
Relevé sans tube 3				101				97	97					99				30		103					101					100	85					99
moy.				101,33	103,00			97,00	100,33		100,00	100,00	98,00	96,00	96,00	98,00		96,00	100,00	99,33	102,00	102,00	90,00			102,67					101,33					102,00	93,33	98,00	106,50				99,17
					tube dégradé					142		143
Relevé avec tube 1					102		101	105	96	101	100,5		102					100	103	100	100	96	99	81	101	99
Relevé avec tube 2					101,5		101	105	96	100	100,5		105					100	102	100,5	99	97	99	80	101	100
Relevé avec tube 3					101,5		101		96	99	100		103,5					100		100,5	100	97	99	77	101	100
moy.					101,67		101,00	105,00	96,00	100,00	100,33		103,50					100,00	102,50	100,33	99,67	96,67	99,00	79,33	101,00	99,67
					(sonde limite hors bloc)

Free air extrusion

## Buse 05 12°+60cm
PLA 145
PET 150
SemiFlex 155
PVA 150

Date		03/05/2017					24/04/2017		23/04/2017					07/04/2017		02/04/2017					28/03/2017					27/03/2017			27/03/2017
Spécimen		Hde-Proto					HD-529		HD-003					HD-004			Hde-proto			HDe-545			HD-529		Banc test					HD-004				HD-006					HD-543			Hde-Proto		HD-003			HD-529			HD-547
Buse		0,5					0,5		0,5					0,5			0,5			0,5			0,5		0,5 12°					0,5				0,5					0,5			0,5		0,5			0,5			0,5
Entrainement		PET ajustable / pignon 11mm / 26 dents					ABS compact / 8mm moleté		ABS					ABS			ABS			ABS			ABS		openedge + pignon MK8					openedge / pignon ultimaker		ABS				ABS					ABS			ABS		ABS			ABS			nouveauABS
Matière					PVA					PVA	PLA	PET		PLA					PLA			PLA			PLA			PLA		SemiFlex		PET					PLA			PLA silver				PLA silver					PLA silver			PLA silver		PLA silver			PLA			PLA Black
Température		210	215	220	220	215	212	210	205	200	215		200	205		220	240		215 / (235)	215 / (235)	210 / (230)	210 / (230)	200 / (220)		193 / (243)	190 / (237)	200 / (250)	195 / (250)	190 / (237)	180 / (225)		220 / (220)	215 / (215)			215 / (233)		220 / (230)	215 / (222)		220 (230)		230 (240)	230 (240)	235 (245)	235 (245)	235 (245)	230 (240)	220 (230)	215 (225)	210 (220)	200			200				200					200			200		200			200°C (220)			200°C (220)
E=		98			95					95		150			145	150		155	150	150	145	145		145	145				140			150		155	145		145	145		160	150	150	150	152	152	150	150	150	153	152	150	144		136	140	144		144	143	142	145		145	142	150	148	145	145	142		142	145	150	153	150	145	136
Vitesse		F100					F200		F200		F100	F100	F200					F200					F200			F200			F200		F200	F200		F50	F50	F100	F187	F100	F200	F200	F200	F100
Relevé sans tube 1		98	99	100	97	97	97	95	95	80	93		96	100	106	103	101		100	95	95	92	88					100	99		100	93		100	99		100	94	100,5	99	104	100	98,5	98	100	101,5	98,5	99,75	100					102	103
Relevé sans tube 2					95	95	80				98		100,5	101					100	98,5	98	100			100					105
Relevé sans tube 3					100		100					100			99,5
moy.			99,00	100,00					99,33		101,17	101,00		100,00					100,00			100,00			100,00			100,00	94,00	100,50	99,00	104,00	100,00	98,50	98,00	100,00	101,50	98,50	99,75	100,00					102,00	104,00

Relevé avec tube 1					99,5	96	99	98	96	90					100,5	103	106			99,5	99	102			98	105	101		100	97					90	98	98	93
Relevé avec tube 2					106					98		99					90	98	95	93
Relevé avec tube 3					98	95	93
moy.					99,50					100,50	103,00	106,00			99,50	99,00	102,00			98,00	105,00	101,00	98,00	100,00	98,00					90,00	98,00	96,00	93,00

Free air extrusion

## Buse 05 60°+60cm
Calibration e-step-mm (100mm@200°C 100mm/min)
PLA 136
PET 138 (+1,5%)

Date	28/03/2017					14/02/2017					09/02/2017	09/02/2017			16/01/2017	11/01/2017	11/01/2017	11/01/2017	02/01/2017					29/12/2016		28/12/2016
Spécimen		HD-005			HD-001		HD-002			HD-007					HD-005				HD-002	HD-008					HD-005	HD-002			HD-001	HD-001	HD-002	HD-005	HD-001			HD-005					HD-001	HD-007	HD-001	HD-002	HD-003		HD-004		HD-005	HD-006	HD-007		HD-008
Buse		0,5			0,5		0,5			0,5					0,5				0,5	0,5					0,5	0,5			0,5	0,5	0,5 neuve	0,5	0,5 neuve			0,5					0,5	0,5	0,5	0,5	0,5		0,5		0,5	0,5	0,5		0,5 neuve
Entrainement		ABS			ABS		ABS			ABS					nouveauABS				nouveauABS	Ancien PLA					nouveauABS	nouveauABS			nouveauABS	nouveauABS	nouveauABS	nouveauABS	nouveauABS			nouveauABS				ancienPLA				nouveauABS	nouveauABS	ancienPLA	ancienPLA	ancienPLA		ancienPLA		ancienPLA	ancienPLA	ancienPLA		ancienPLA
Matière		PLA silver			PLA silver			PLA silver		PLA silver					PET inco				PET inco	PET inco					PLA inco	PLA inco			PLA inco	PLA inco	PLA inco	PLA inco	PET inco		PLA inco	PET inco				PET inco		PLA inco		PET inco	PET inco	PET noir	PET noir	PET noir	PLA inco	PET noir	bobine neuve	PET noir	PET noir	PLA	PET noir	PLA	PET noir	PET noir	PET inco	PET noir
Température		200			200			200		200	210	210	200		200°C				200°C	200°C	200°C	200°C	205°C	200°C	200°C	200°C			200°C	200°C	200°C	200°C	200°C			200°C					200°C	200°C	200°C	200°C	200°C		200°C		200°C	200°C	200°C		200°C
E=		142	140		140	145	142	145		142	142	136	136		141	140	138	140	140	139,5	139	140	138	138	136	139	140	136	136	136	136	136	140	136	136	140	139	138,5	138	138	136	136		136	136	136	136	136		136		136	136	136		136		138	138	140

Relevé sans tube 1					98					98,5	99					91	97	93	91	98	98	93		99	97	100	97	100,5	100,5
Relevé sans tube 2					98					98,5	99					89	97	89,5	91	98	98	93		99,5	96,5	100	96,5	99,5	100
Relevé sans tube 3					98					98,5	99					88,5	97	88	91	97,5	98	93		99	95	99,5	97	100	99,5
moy.					98,00					98,50	99,00					89,50	97,00	90,17	91,00	97,83	98,00	93,00		99,17	96,17	99,83	96,83	100,00	100,00
					changement levier sans effet	changement levier peu d'effet					référence en mai-juin ayant donné E=136
Relevé avec tube 1			99		100	104	100	102		100	101	96	95		100	99	98	95	95	100	100	101	98,5	99	98	100	100,5	96	99	91	100	99	100	96	98	99,5	99,5	99,5	99,5	99,5	98	98,5			97	82	90	95	96,5	90		98	95	99	95	100	98	100	100	101,5
Relevé avec tube 2		100	99		100					100	99	98			100	99,5	101,5	100	98	90	100	100,5	96	99	91	100	99	100	97	98	100	99,5	99,5	99,5	99,5	97,5	98,5			97	82	89,5	94,5	95	90	91	98,5	95,5	99	95		98	100	100	101,5
Relevé avec tube 3		100					100					100	99,5	101	99	98	90	99	101	97	100	91	100	99	100	97,5	98	101	99,5	99,5	99,5	99,5	97	98,5			95	83	90,5	95	96	90,5	90	98,5	96	98,5	96		98,5	100	100	101,5
moy.		100,00	99,00		100,00	104,00	100,00	102,00					100,00	99,00	98,00	95,00	95,00	100,00	99,67	101,17	99,17	98,33	92,67	99,67	100,67	96,33	99,33	91,00	100,00	99,00	100,00	96,83	98,00	100,17	99,50	99,50	99,50	99,50	97,50	98,50			96,33	82,33	90,00	94,83	95,83	90,17		98,33	95,50	98,83	95,33	100,00	98,17	100,00	100,00	101,50
					changement levier usé					?					tube ptfe alimentation encrassé ?					tube PTFE ?	tube PTFE ?					le PET frotte plus que le PLA dans le tube

Free air extrusion					0,49

## Buse 04+160cm
Calibration e-step-mm (100mm@200°C 100mm/min)
PLA 155
PET 165 (+6,5%)

Date			28/03/2017	21/03/2017		21/02/2017	16/02/2017	03/02/2017	25/01/2017		23/01/2017		22/01/2017		20/01/2017
Spécimen				A3-333-520		A3-555-CYTEC	A3-555-515	A3-333-AOE	A3-333-AOE		A3-333-514		A3-333-513				A3-333-507					A3-AOE-showroom			A3-333-502					A3-333-503
Buse				0,4		0,4	0,4	0,4	0,4		0,4		0,4				0,4					0,4			0,4					0,4
Entrainement				ABS		ABS	ABS	ABS	ABS "usé"		nouveauABS		nouveauABS				nouveauABS					ancienPET			nouveauABS				ancienPET					nouveauABS			ancienPET
Matière		ABS+		PC-ABS		PLA beige	PLA inco	PLA Bgsemi	PLA inco		PLA inco		PLA inco	PET inco	PLA bleu		SemiFlex (50mm/min)					PET	PLA		PLA			PET inco		PLA		PET inco	PLA bleu clair		PLA orange		PET inco		PLA	PET inco	PLA bleu clair		PLA orange
Température		300 (275)	255 (235)	280°C		200°C	200°C	200°C	200°C		200°C		200°C	200°C	200°C		215°C					200°C	200°C		200°C			200°C				200°C	200°C	205°C	200°C	205°C	200°C			200°C	200°C	205°C	200°C	205°C
E=		150	155	160		155	155	155	155		155		155	165	155		195	185	180	165	160	165	155		155	150		165	160	155	150	150					165	160	155	150

Relevé sans tube 1		101	101	102		102	105	105	102,5		99		102,5	101	104					90	88	104	103			103		103	100	103	100	97	103	103	99	98	103	95	103	90	97	97	93	93
Relevé sans tube 2					102	108	106	102,5		99		100		103,5
Relevé sans tube 3					108		101		99		100		102,5
moy.		101,00	101,00	102,00		102,00	107,00	105,50	102,00		99,00		100,83	101,00	103,33					90,00	88,00	104,00	103,00			103,00		103,00	100,00	103,00	100,00	97,00	103,00	103,00	99,00	98,00	103,00	95,00	103,00	90,00	97,00	97,00	93,00	93,00

Relevé avec tube 1				100		97	105		99		99		100	98	100		110	110	103			100	100		100	96		100	97	100	97		97	100	95	95	100	95	100		94	94	90	90
Relevé avec tube 2					101	105		101		100		102	98	100
Relevé avec tube 3					101	105		102		98		100	98	100
moy.				100,00		99,67	105,00		100,67		99,00		100,67	98,00	100,00		110,00	110,00	103,00			100,00	100,00		100,00	96,00		100,00	97,00	100,00	97,00		97,00	100,00	95,00	95,00	100,00	95,00	100,00		94,00	94,00	90,00	90,00

					difficile à cerner, E entre 180 et 200, avec un résultat entre 100 et 110mm (180 semble être un bon compromis)					166 ?					154 ?
Free air extrusion					Le levier était déformé

## Buse 05+160cm
Calibration e-step-mm (100mm@200°C 100mm/min)
PLA-05 145	entre 140 et 145
PET-05 150

Date		11/04/2017					07/04/2017		29/03/2017			27/03/2017			21/02/2017	16/02/2017		27/03/2017	27/03/2017	26/01/2017	25/01/2017		24/01/2017
Spécimen		Alto-519					Alto-519					A-AOE			A-520		A3-333-519		A3-555-515		A3-555-515				A3-333-AOE			A3-333-514
Buse		0,5					0,5					0,5			0,5		0,5		0,5		0,5				0,5			0,5
Entrainement		ABS					ABS					ABS			ABS		ABS		nouveauABS		nouveauABS				nouveauABS			nouveauABS
Matière		PP					PLA					PLA		PET inco	PLA bleu		PLA noir		PET blanc		PLA inco				PLA inco			PLA inco
Température		215 / (225)					210 / (220)		215 / (220)	210 / (215)	200 / (205)		210 / (225-230)	200 / (215)	205 / (220)	200 / (215)		245 (222)	235 (215)		200°C (220)		200°C		200°C				200°C			200°C
E=		160	158	155	153	150	145					145		150	150	145	145		140	140		E145		150	155	155		145	150	145	155		155
Vitesse		F200					F200

Relevé sans tube 1		102	100	98,5	98,5	98	95	95		99,5	99	97		100	94	95	95		100	100		102		105	112	109		102	105	102,5	107		105
Relevé sans tube 2					100,5	100,5					110	108			105	102	107		106
Relevé sans tube 3					109	108				102	107		106
moy.			100,00					99,50				100,00					100,25	100,25		102,00		105,00	110,33	108,33		102,00	105,00	102,17	107,00		105,67

Relevé avec tube 1					102				100	107		99
Relevé avec tube 2					107				101	107		99
Relevé avec tube 3					104				102	107		98,5
moy.					#DIV/0 !		104,33				101,00	107,00		98,83

Free air extrusion

## Buse 1.2mm
Calibration e-step-mm (E100 F300)
PLA 150
PET 155

Date		06/04/2017					11/04/2017					06/04/2017
Spécimen		Alto2-002					A3-555-506					A3-555-506
Buse		1,2					1,2					1,2
Entrainement		ABS					ABS					ABS
Matière		PLA					PETG					PLA
Température		230			222 / (241-243)	222 / (241-243)	222 / (240-241)	220 / (235-240)	220 / (235-240)	220 / (235-240)	220 / (235-240)	220 / (235-240)	220 / (235-240)	218 / (235-238)	210 / (225)		210 / (230)
E=		285			160	158	155	160	158	157	155	155	150	160	150		150
Vitesse		F300			F300	F300	F300	F300	F300	F300	F300	F300		F300

Relevé sans tube 1		100			101	98,5	94	102	101	98	98	98	97	95	94		100
Relevé sans tube 2					102	99,5		102	95	103	97,5					100
Relevé sans tube 3					104	99,75		102	97	101	94					100
moy.		100,00			102,33	99,25					100,00

Relevé avec tube 1
Relevé avec tube 2
Relevé avec tube 3
moy.

Free air extrusion

## e3D
Calibration e-step-mm (E100 F100)
PLA 280

Date	11/10/2017				20/10/2017				23/01/2018 14h55				07/11/2017				12/12/2017					28/01/19
Spécimen	FoldaRap proto v3				FoldaRap proto v3				FoldaRap proto v3				FoldaRap proto v3				FoldaRap proto v3					FoldaRap proto v4				FoldaRap proto v4
Buse	0,4 e3D lite 6				0,4 e3D lite 6				0,4 e3D lite 6				0,5 e3D lite 6				0,5 e3D lite 6					0,8 e3D lite 6				0,4 e3D lite 6
Entrainement	PLA ouvert 2 ressorts + maritim model				PLA ouvert 2 ressorts + maritim model				PLA ouvert 2 ressorts + maritim model				PLA ouvert 2 ressorts + maritim model				PLA ouvert 2 ressorts + hobb gobelin					PLA ouvert 2 ressorts + hobb gobelin				PLA ouvert 2 ressorts + hobb gobelin
Matière	PLA faberdashery				PLA Devil Design				PLA Devil Design				PLA Devil Design				PLA Devil Design					PET RepRapWorld				PET RepRapWorld
Température	200 (-0.7 / +0.0)		205		200 (-0.7 / +0.0)				200	210			200 (-0.7 / +0.0)				à vide	200	205	210°C		240°C	238°C					220°C	225°C		230°C				235°C
E=	290				290				580 (0.9°)				290				290	290	290	E280		E280	E280					E280
Vitesse	F100	F150			F100				F100				F200	F175			F200	F200	F200	F200		F300	F300					F100	F90	F100	F75	F80	F100	F120	F100

Relevé sans tube 1					pour rapprochement
Relevé sans tube 2					E277.5
Relevé sans tube 3					à vide
moy.					monter temp
					100					?
Relevé avec tube 1	100	97	97		100				100	101			99	99,5			105	100					97	97-98	98	97	97-98	98	96	98
Relevé avec tube 2	100					101				98	99,5				99
Relevé avec tube 3	100					100,5				98
moy.	100,00				100,00				100,50				98,33	99,50			105,00	99,50

Free air extrusion
	Soit débit max de 4mm3/s				Soit débit max de 4mm3/s					Soit débit max de 7mm3/s				Soit débit max de 8mm3/s ?					Soit débit max de 12mm³/s				Soit débit max de 3,2mm³/s
					constat : à 200°C le moteur J42HM34-1334F calle parfois (2200gr VS 4000gr avant)					200-400-40mm/s
					hypothèse : moins de torque, révèle des pics d'efforts qui étaient avant invisibles
					solution expérimentée : augmenter la température raisonnablement, +10°C
					bénéfice : courbe d'effort plus lisse, moins de variations, meilleur qualité
					à faire suite : refaire test extrusion avec moteur classique, mais 210°C